## 元素单价
客户编号 | 客户名称 | 项次 | 单个元素名称/所有元素 | 网址 | 网站名称 | 取用规则 | 升水价/手续费 | 货币 | 计价单位
8000040 | 西安中熔 |  | Ag |  |  | 12455 |  | RMB | Kg
8000040 | 西安中熔 |  | Cu |  |  | 87 |  | RMB | Kg

## 客户料号与宏丰料号的关系
客户料号名称 | 客户产品编号 | 客户图号 | 宏丰料号 | 付款方式 | 基础货币 | 报价货币 | 汇率
| 8059400492 | 7条银112宽 | 666666 |  |  | RMB
| 8059400491 | 7条银112宽 | 777777 |  |  | RMB
| 8059400517 | 1条银32宽 | 1111111 |  |  | RMB
| 8059400516 | 7条银112宽 | 222222 |  |  | RMB
| 8059400512 | 7条银112宽 | 33333333 |  |  | RMB
| 8059400515 | 7条银112宽 | 4444444 |  |  | RMB
| 8059400511 | 7条银112宽 | 555555 |  |  | RMB
| 8059400763 | 7条银132宽 | 888888 |  |  | RMB

## 物料与元素BOM
宏丰料号 | 投入材质 | 投入材质名称 | 项次 | 元素 | 组成含量（%） | 损耗率% | 毛用量 | 毛用量单位 | 净用量 | 净用量单位
666666 |  | Ag锭 | 1 | Ag |  | 3.517588 | 2861.2 | g/kg | 2328.3 | g/kg
777777 |  | Ag锭 | 1 | Ag |  | 3.098827 | 3047.8 | g/kg | 2179.05 | g/kg
1111111 |  | Ag锭 | 1 | Ag |  | 10.42105 | 2058 | g/kg | 1444 | g/kg
222222 |  | Ag锭 | 1 | Ag |  | 5.473684 | 1659 | g/kg | 1026 | g/kg
33333333 |  | Ag锭 | 1 | Ag |  | 7.578947 | 1806 | g/kg | 950 | g/kg
4444444 |  | Ag锭 | 1 | Ag |  | 6.421053 | 1470 | g/kg | 1140 | g/kg
555555 |  | Ag锭 | 1 | Ag |  | 7.789474 | 1092 | g/kg | 969 | g/kg
888888 |  | Ag锭 | 1 | Ag |  | 17.45455 | 910 | g/kg | 649 | g/kg
666666 |  | TU1条 | 2 | Cu |  |  | 4.6299 | g/kg |  | g/kg
777777 |  | TU1条 | 2 | Cu |  |  | 5.96275 | g/kg |  | g/kg
1111111 |  | TU1条 | 2 | Cu |  |  | 4.779 | g/kg |  | g/kg
222222 |  | TU1条 | 2 | Cu |  |  | 5.103 | g/kg |  | g/kg
33333333 |  | TU1条 | 2 | Cu |  |  | 5.67 | g/kg |  | g/kg
4444444 |  | TU1条 | 2 | Cu |  |  | 7.371 | g/kg |  | g/kg
555555 |  | TU1条 | 2 | Cu |  |  | 7.776 | g/kg |  | g/kg
888888 |  | TU1条 | 2 | Cu |  |  | 8.722 | g/kg |  | g/kg

## 物料BOM
宏丰料号 | 项次 | 投入材质 | 投入材质名称 | 产出料号类型 | 材料毛重 | 材料净重 | 重量单位 | 损耗率（%） | 不良率（%）
1111111 |  |  | Cu/Ag/Cu带 | Cu/Ag/Cu带 | 1683.1881 |  | g/kg
222222 |  |  | Cu/Ag/Cu带 | Cu/Ag/Cu带 | 2088.40005 |  | g/kg
33333333 |  |  | Cu/Ag/Cu带 | Cu/Ag/Cu带 | 1855.128 |  | g/kg
4444444 |  |  | Cu/Ag/Cu带 | Cu/Ag/Cu带 | 1307.022 |  | g/kg
555555 |  |  | Cu/Ag/Cu带 | Cu/Ag/Cu带 | 1370.265 |  | g/kg
666666 |  |  | Cu/Ag/Cu带 | Cu/Ag/Cu带 | 1538.913 |  | g/kg
777777 |  |  | Cu/Ag/Cu带 | Cu/Ag/Cu带 | 1285.941 |  | g/kg
888888 |  |  | Cu/Ag/Cu带 | Cu/Ag/Cu带 | 1243.455 |  | g/kg

## 元素回收折扣
宏丰料号 | 投入料号 | 投入料号名称 | 项次 | 元素 | 回收折扣（%）

## 来料固定加工费
宏丰料号 | 项次 | 投入材质 | 投入材质名称 | 基准值 | 比例（%） | 货币 | 计价单位 | 是否随材料价格波动 | 材料结算涨幅比例（%） | 材料固定的涨幅值 | 货币 | 涨幅单位

## 来料其他费用
宏丰料号 | 项次 | 投入料号 | 投入料号名称 | 项次 | 要素名称 | 值 | 比例（%） | 货币 | 计价单位

## 来料年降
宏丰料号 | 项次 | 投入料号 | 投入料号名称 | 年降顺序 | 年降系数（%） | 单次固定年降值 | 货币 | 计价单位 | 降价次数

## 来料回收折扣
宏丰料号 | 项次 | 投入料号 | 投入料号名称 | 回收折扣（%）

## 自制加工费
宏丰料号 | 项次 | 投入料号 | 投入料号名称 | 项次 | 工序编号 | 工序名称 | 值 | 比例（%） | 货币 | 计价单位
1111111 | 1 | [5 empty] | 616 |  | RMB | kg
222222 | 1 | [5 empty] | 546 |  | RMB | kg
33333333 | 1 | [5 empty] | 511 |  | RMB | kg
4444444 | 1 | [5 empty] | 497 |  | RMB | kg
555555 | 1 | [5 empty] | 574 |  | RMB | kg
666666 | 1 | [5 empty] | 420 |  | RMB | kg
777777 | 1 | [5 empty] | 288.99 |  | RMB | kg
888888 | 1 | [5 empty] | 1122.16 |  | RMB | kg

## 成品其他费用
宏丰料号 | 项次 | 要素名称 | 值 | 比例（%） | 货币 | 计价单位

## 组成件BOM
宏丰料号 | 项次 | 工序编号 | 组装工序 | 项次 | 组成件料号 | 组成件名称 | 组成数量 | 组成单位

## 组成件其他费用
宏丰料号 | 项次 | 工序编号 | 组装工序 | 项次 | 组成件料号 | 组成件名称 | 供应商编号 | 供应商名称 | 项次 | 要素编号 | 要素名称 | 值 | 货币 | 计价单位

## 组装加工费
宏丰料号 | 项次 | 组装工序 | 组装加工费 | 货币 | 计价单位 | 拒收率/不良率（%）

## 组装加工费年降
宏丰料号 | 项次 | 组装工序 | 年降顺序 | 年降系数（%） | 单次固定年降值 | 货币 | 计价单位 | 降价次数

## 电镀方案
方案编号 | 版本 | 项次 | 电镀元素名称 | 元素单价来源网站网址 | 元素单价来源网站名称 | 元素单价抓取规则 | 电镀面积（cm2） | 镀层厚度（μm） | 电镀要求

## 电镀费用
宏丰料号 | 电镀方案编号 | 版本编号 | 电镀加工费 | 电镀材料费 | 货币 | 计价单位 | 不良率（%）

## 单重
料号 | 单重（g/pcs）

## 年降系数
宏丰料号 | 年降顺序 | 年降系数（%/年） | 单次固定年降金额 | 货币 | 计价单位 | 降价次数